## Form_0-45
Ungebundene Gemische für Fundationsschichten VSS 70 119:2021-10 / SN EN 13285:2021-10
Firmen-Logo |  |  | Jahr auswählen |  |  |  |  | SCERT
Kiesgemisch 0/45
Hersteller: | Baustoff GmbH, 3333 Kiesingen | [5 empty] | Notifizierte Zertifizierungstelle: | NB 2115 (SÜGB) | SÜGB
Lieferwerk / Ort der Produktion: |  |  | RC-Center Campocologno |  |  |  | Bemerkungen | z.B. "Aussenstelle Tirano"
Herkunft Ausgangsmaterial: | [6 empty] | Bemerkungen | z.B. "Aushübe aus Puschlav"
Art der Produktion: | [6 empty] | Bemerkungen | z.B. "Brecher: Schiacciare GmbH"
Korngrössenverteilung VSS 70 119:2021-10, allgemeiner Bereich und MDV+ - Bereich Kt ZH
[6 empty] | MDV+ - Bereich |  | typische Kornverteilung
Grösstkorn (Kanton Zürich: 1.4D = 63mm) |  |  |  | OC85 |  | 100 | # 90 | 100 | [M-%]
[6 empty] | 100 | # 63 | 90 | [M-%]
[6 empty] | 75 - 99 | # 45 | 88 | [M-%]
[7 empty] | # 31.5 | 86
[6 empty] | 61 - 79 | # 22.4 | 84 | [M-%]
[7 empty] | # 16 | 82
[6 empty] | 41 - 64 | # 11.2 | 80 | [M-%]
[7 empty] | # 8 | 78
[6 empty] | 27 - 49 | # 5.6 | 76 | [M-%]
[6 empty] | 24 - 45 | # 4 | 70
[6 empty] | 18 - 36 | # 2 | 60 | [M-%]
[6 empty] | 13 - 30 | # 1 | 50 | [M-%]
[6 empty] | 10 - 25 | # 0.5 | 40 | [M-%]
[7 empty] | # 0.25 | 30 | [M-%]
[6 empty] | 0 - 12 | # 0.063 | 20 | [M-%]
[7 empty] | Stetigkeit: | nicht erfüllt
Stoffliche Zusammensetzung (Klassifizierung der Bestandteile) VSS 70 119:2021-10, Tab. 1
Industriell hergestellte Gesteinskörnungen (wie z.B. Schlacken) sind NICHT zugelassen | [6 empty] | Ermittelt gemäss SN EN 933-11:2011-02
| Ra | Rb | Rc | Ru | Rg | X | FL | Rc | Ru
Soll | 0 | 0 | 0 | 100 | 0 | 0 | 0 |  | 100%
Ist | 0 | 0 | 0 | 100 | 0 | 0 | 0 | - | erfüllt
| [M-%] | [M-%] | [M-%] | [M-%] | [M-%] | [M-%] | [cm3/kg]
Schadstoffbelastung Kiesgemisch zusammengesetzt (nur bei Verdacht) VVEA Anh. 3 Zi 1 und RC-Kiesgemisch B VVEA Anh. 3 Zi 2
Nicht erforderlich für primäre Kiesgemische (aus Kiesgrube, eine Provenienz) | [6 empty] | Ermittelt an Trockensubstanz des Gemischs
|  |  |  | Summe PAK |  | Benzo(a)pyren
Prüfung immer erforderlich |  |  | VVEA | Soll (max) | Ist | Sollwert (max) | Ist
RC-Kiesgemisch B |  |  | Anh.3 Zi2 | 12.5 |  | 1.5 |  | nicht erfüllt | [mg/kg]
Weitere Eigenschaften und Anforderungen an ungebundene Gemische | [7 empty] | VSS 70 119:2021-10
[6 empty] | Soll-Wert Norm | Soll Kt ZH | Ist-Wert | Einh
Soll Kt ZH
CBR1 [%] | 2 | ≥ 65 |  |  | Tragfähigkeit: | CBR1 oder CBR2 | ≥ 65 | 2 | [%]
CBR2 [%] | 3 | ≥ 65 |  |  | Wasserbeständigkeit: | CBR2/CBR ≥ 0.5 | ≥ 0.5 | 1.5 | [-]
CBRF [%] | 4 | ≥ 65 |  |  | Frostbeständigkeit: | CBRF/CBR ≥ 0.5 | ≥ 0.5 | 2 | [-]
Durchlässigkeit k-Wert | [5 empty] | ist anzugeben |  | 1.5e-13 | [m/s]
Trockendichte rd max | [5 empty] | ist anzugeben |  | 9999 | [kg/m3]
Optimaler Wassergehalt w opt | [5 empty] | ist anzugeben |  | 99.1 | [M-%]
Plattigkeitskennzahl | [5 empty] | FI35 |  | nicht konform | Kat.
Widerstand gegen Zertrümmerung | [5 empty] | LA 40 |  | nicht konform | Kat.
Anteil gebrochener Körner | [5 empty] | ist anzugeben |  | C xx/xx | Kat.
Verunreinigungen (Kiesgemisch) | [5 empty] | ist anzugeben |  | nicht konform
Qualität der Feinanteile (für Kiesgemisch >5 M-%, RC-B >3 M-%) | [5 empty] | ist anzugeben |  | nicht konform
Wasserlöslische Sulfate (RC-Kiesgemisch B) | [5 empty] | ist anzugeben |  | > 1.3 % | Kat.
Anforderungen erfüllt: |  |  | Datum: | 01.08.1291 |  |  | Unterschrift:
Firma:
Name:
(Hersteller / Bevollmächtigter)
Ja
Nein
Note on D11: Auswahl aus Liste treffen und Name des Werk / der Grube ergänzen oder (wenn nichts zutreffend) selber beschreiben
Note on D13: Auswahl aus Liste treffen oder (wenn nichts zutreffend) selber beschreiben
Note on I55: Eingabe als Dezimalzahl, z.B. 0.000015
Note on I56: Trockendichte bezogen auf Gesamtprobe angeben ("Baustellenwert")
Note on I57: Optimaler Wassergehalt bezogen auf Gesamtprobe angeben ("Baustellenwert")

## Form_Liste (hidden)
Allgemeine Angaben
Verwendungszweck | System | Harmonisierte Norm | Zertifizierung | SÜGB | SCERT
Gesteinskörnungen für ungebundene Gemische für Ingenieur- und Strassenbau | System 2+ (SN 670 119-NA:2011) | SN 670 119 NA:2011 / EN 13242:2002+A1:2007 * / EN 13285:2011 **
|  |  | NB notified body | NB 2115 (SÜGB) | NB 2116 (S-CERT)
| Index |  |  | Provenienzen |  | Produktionsart
Jahr des Qualitätsdatenblatt | 3 | 1 |  | Kieswerk x..y |  | nur Abrosten
Qualitätsdatenblatt 2024 | 1 |  |  | Kiesgrube x..y |  | direkte Produktion über Brecher
Qualitätsdatenblatt 2025 | 2 |  |  | div. Aushübe + Betonabbruch |  | Mischen mit Pneulader
Jahr auswählen | 3 |  |  | div. Aushübe + Betongranulat |  | Dosieranlage
Komponenten aus Kieswerk x..y
| Index |  |  | Abbaustellen x..y + y..z
Bezeichnung des Gemisches | 1
Kiesgemisch 0/45 | 1
RC-Kiesgemisch B 0/45 | 2
Produkt auswählen | 3
Eigenschaften der Gesteinskörnungen |  | Anforderungen an Gesteinskörnungen |  | Anforderungen an Gesteinskörnungen
|  | Soll-Werte |  | Ist-Werte
Grobe Gesteinskörnungen |  | Gc80/20
Feine Gesteinskörnungen |  | GF80
Gesteinskörnungsgemisch |  | GA75 |  | GA 85 | nicht konform
Plattikeitskennzahl | FI20 / FI35 | FI35 | FI xx | FI 20 | FI 35 | nicht konform | -
Anteil gebrochener Körner | 4/8, 8/16, 16/32, 32/45 | ist anzugeben | C xx/xx | C 90/3 | C 50/10 | C 50/30 | C NR/50 | C NR/70 | C xx/xx | -
Gehalt an Feinanteilen |  | ist anzugeben | f x | f 3 | f 5 | f 7 | f 9 | f 12 | nicht konform | -
Qualität der Feinanteile |  | ist anzugeben | a, d | EN 13242 Anh.A, Zi a | EN 13242 Anh.A, Zi d | nicht konform | -
Widerstand gegen Zertrümmerung | 4/8, 11/16 | ist anzugeben | LA xx | LA 20 | LA 25 | LA 30 | LA 35 | LA 40 | nicht konform | -
Waserlöslische Sulfate |  | ist anzugeben | SS xx | kein Verdacht | SS 0.2 | SS 0.7 | SS 1.3 | > 1.3 % | -
Verunreinigungen |  | ist anzugeben |  | keine sichtbaren | nicht konform | -
Eigenschaften für ungebundene Gemische |  | Anforderungen an ungebundene Gemische |  | Anforderungen an ungebundene Gemische
|  | Soll-Werte |  | Ist-Werte
Bezeichnung des Gemischs |  | 0/45 |  | 0/45 | nicht konform
Oberer Grenzwert für den Feinanteil |  | UF12 | UF x | UF 12 | nicht konform
Unterer Grenzwert für den Feinanteil |  | LFN | LF N | LF N
Grösstkorn (Kanton Zürich: 1.4D = 63mm) |  | OC75 | OC xx | OC 85 | nicht konform
Analysensiebe |  | 0/45 |  | 0/45 | nicht konform
Korngrössenverteilungsbereich |  | GC |  | GC | nicht konform
Korngrössenverteilung der einzelnen Lose |  | GC |  | GC | nicht konform
CBR-Wert (CBR1) |  | ist anzugeben | % | 0.5
CBR2 (Tragfähigkeit) |  | CBR 2 / CBR >=0.5 | x.x |  | 0.6
CBRF |  | CBR F / CBR >=0.5 | x.x | Feinanteil ≤ 5 M-% | Feinanteil ≤ 3 M-%
Trockendichte |  | ist anzugeben | kg/m3
Optimaler Wassergehalt w opt |  | ist anzugeben | x.x %
Korngrössenverteilungsbereich | M-% | S-Wert-Bereich
90 | 100
45 | 85 - 99
31.5
22.4 | 50 - 90
16
11.2 | 30 - 75
8
5.6 | 20 - 60
4
2 | 13 - 45
1 | 8 - 35
0.5 | 5 - 30
5 | 30 -
0.063 | 0 - 12
Klassifizierung der Bestandteile | Kategorie | RC-Kiesgemisch B | RC-Kiesgemisch B | mtrans | Entscheidung | Kiesgemisch | Kiesgemisch | mtrans | Entscheidung
Asphalt (bitumenhaltiges Material) | Ra | ≤ 4 | 4 |  | 0 | ≤ 0 | 0 |  | 0
Mauerziegel, Kalksandstein, Porenbeton | Rb | ≤ 1 | 1 |  | 0 | ≤ 0 | 0 |  | 0
Beton, Betonprodukte, hydr. geb. Material | Rc | ≤ 30 | 30 |  | 0 | ≤ 0 | 0 |  | 0
Kies (ungebunden, natürlich), Natursteine | Ru | ≥ 70 | 70 |  | 1 | 100 | 100 |  | 1
Glas | Rg | ≤ 2 | 2 |  | 0 | ≤ 0 | 0 |  | 0
Metall/Holz/Plastik/Gummi/Gips (nicht schw.) | X | ≤ 0.3 | 0.3 |  | 0 | ≤ 0 | 0 |  | 0
Schwimmendes Material [cm3/kg] | FL | ≤ 5 | 5 |  | 0 | ≤ 0 | 0 |  | 0
|  |  |  | Anzahl | 0 |  |  | Anzahl | 0
[5 empty] | nicht erfüllt |  |  |  | nicht erfüllt
Schadstoffe VVEA | Produkt | Anforderung VVEA | Summe PAK | Benzo(a)pyren
Summe PAK | Kiesgemisch primär | Anh.3 Zi1 | 3 | 0.3 | Prüfung nicht erforderlich
Benzo(a)pyren | Kiesgemisch zusammengesetzt | Anh.3 Zi1 | 3 | 0.3 | Prüfung nur bei Verdacht
| RC-Kiesgemisch B | Anh.3 Zi2 | 12.5 | 1.5 | Prüfung immer erforderlich

## Berechnungen (hidden)
Labor Oberbau und Geotechnik, Baudirektion Kanton Zürich
Ungebundene Gemische und Lockergesteine - Siebanalyse
Ungebundene Gemische: Norm-Sieblinienbereich, Typische Kornzusammensetzung, Norm-Toleranz für Produktion und Summationskurve | [22 empty] | VSS 70 119:2021-10
Sieb gem. Norm | [7 empty] | G |  | F |  | E |  |  | C | (B-C) | B | (A-B) | A
Prüfsiebe # (mm) |  | 0.063 |  | 0.125 |  | 0.25 |  | 0.5 |  | 1 |  | 2 |  | 4 | 5.6 | 8 | 11.2 | 16 | 22.4 | 31.5 | 45 | 63 | 90
Norm-Grenzwert unten |  | 0 | 0.8333333 | 1.666667 | 2.5 | 3.333333 | 4.166667 | 5 | 6.5 | 8 | 10.5 | 13 | 15.33333 | 17.66667 | 20 | 25 | 30 | 40 | 50 | 67.5 | 85 | 100 | 100
Norm-Grenzwert oben |  | 12 | 15 | 18 | 21 | 24 | 27 | 30 | 32.5 | 35 | 40 | 45 | 50 | 55 | 60 | 67.5 | 75 | 82.5 | 90 | 94.5 | 99
Anforderung erfüllt | 2 | 0 | nicht erfüllt |  |  |  |  | 0 |  | 0 |  | 0 |  |  | 0 |  | 0 |  | 1 |  | 1
MDV+ - Bereich unten | [7 empty] | 10 | 11.5 | 13 | 15.5 | 18 | 21 | 24 | 27 | 34 | 41 | 51 | 61 |  | 85
MDV+ - Bereich oben | [7 empty] | 25 | 27.5 | 30 | 33 | 36 | 40.5 | 45 | 49 | 56.5 | 64 | 71.5 | 79 |  | 99
Prüfsiebe # (mm) |  | 0.063 |  | 0.125 |  | 0.25 |  | 0.5 |  | 1 |  | 2 |  | 4 | 5.6 | 8 | 11.2 | 16 | 22.4 | 31.5 | 45 | 63 | 90
Hilfsskala |  | 0 |  | 0 |  | 0 |  | 0 |  | 0 |  | 0 | 0 | 0 | 0 | 0 | 0 | 0 | 0 | 0 | 0 | 0 | 0
Prüfsiebe # (mm) |  | 0.063 |  | 0.125 |  | 0.25 |  | 0.5 |  | 1 |  | 2 |  | 4 | 5.6 | 8 | 11.2 | 16 | 22.4 | 31.5 | 45 | 63 | 90
Istwert (kum. Durchgang) |  | 20 |  | 25 |  | 30 |  | 40 | 45 | 50 | 55 | 60 | 65 | 70 | 76 | 78 | 80 | 82 | 84 | 86 | 88 | 90 | 100
Stetigkeit (Differenz Siebdurchgänge) | [8 empty] | 10 |  | 10 |  | 16 |  |  | 4 |  | 4
Anforderung Min. | [10 empty] | 4 |  | 7 |  |  | 7 |  | 7
Anforderung Max. | [10 empty] | 15 |  | 20 |  |  | 30 |  | 30
Stetigkeit: | 2 |  | nicht erfüllt | [7 empty] | 1 |  | 1 |  |  | 0 |  | 0
Legende:
Sollwert: typische Kornzusammensetzung
Istwert: kumulierter Siebdurchgang